## Tabelle1
Ausheiztemperaturen
Material | Temperatur | Dauer | Artikel-Nummer
Gasfaser Separator | 160 °C | über Nacht | SEP0001 bis SEP0005
FS2226E (SEP0020 MEET) | 40 °C | über Nacht | SEP0020
Solupor 5P09B (Lydall) | 50-60 °C | über Nacht | SEP0015
FS-5P (double layer) | 50 °C | über Nacht | Bsp.: ECC1-01-0051-A
Viledon FS 3005-25 | 160 °C | über Nacht | SEP0008
Celgard 2325 | Einschleusen und über Nacht in
der Glovebox stehen lassen.
Activated Carbon | 140 °C | über Nacht | Bsp.: ECC1-00-0182-S
ECC1-00-0182-H
NCM/Grafit | 80-100 °C | über Nacht
PEC2101 | 80 °C | über Nacht | SEP0027
LFP/LTO | 80 °C | über Nacht